## Sheet1
GUÍA DE RESISTENCIA QUÍMICA
Esta guía química sirve como punto de partida para la selección de bombas. La información que se encuentra en esta guía debe usarse solo como una recomendación, no como una garantía. La fábrica March ha hecho todo lo posible para compilar la información y determinar su precisión, pero la fábrica March no garantiza que la información que se encuentra a continuación sea precisa o completa. Se recomienda probar una bomba en condiciones de trabajo para determinar la idoneidad de la bomba para aplicaciones específicas siempre que sea posible. Todos los químicos listados han sido evaluados a 20°C. Para revisar una aplicación, comuníquese con la fábrica March. La fábrica March no garantiza las aplicaciones bajo ninguna circunstancia.
0750-0131-1000 R15 |  |  | FECHA DE EMISIÓN 11-15-1994 | [5 empty] | REVISADO 01-30-2020 | [6 empty] | F-2910
**A-Recomendado **B-Cuestionable **C-No recomendado
Solución química |  | Resistencia @ % Concentración | Gravedad específica al 100 % de concentración | Ryton | Polipropileno | Kynar (vidrio) | Kynar (Natural) | Nilón | Hastelloy "C" | Inoxidable 316 | Vitón | Buna "N" | Teflón | Imán de cerámica | Carbón | Cerámica | Relleno de Mica y Teflón | Carbono de teflón y Ryton
| FORMULA |  |  | Plásticos |  |  |  |  | Metales |  | Anillos "O" |  |  |  | Casquillos
Ácido acético (glacial) | CH3COOH | 97 |  | A | A | A | A | C | A | A | C | C | A | A | A | A | A | A
Ácido acético | CH3COOH | 50 | 1.05 | A | A | A | A | C | A | A | A | C | A | A | A | A | A | A
Anhídrido acético | (CH3CO)2O | 100 | 1.08 | A | A | C | C | C | A | A | C | C | A |  | A | A |  | A
Acetona | CH3COCH3 | 100 | 0.8 | A | A | C | C | A | A | A | C | C | A | A | A | A | A | A
Acetofenona | C6H5COCH3 | 100 | 1.03 | A | B | C | C | B | A | A | C | C | A |  | A | A |  | A
Cloruro de acetilo | CH3COCI | 100 | 1.1 | A | B | A | A | C |  | A | A | C | A |  | A |  |  | A
Cloruro de aluminio | AlCl3 |  | 2.44 | A | A | A | A | C | A | B | A | A | A | B | A | A | A | A
Fluoruro de aluminio | AlF3 |  | 2.88 |  | A | A | A | C | A | B | A | A | A | B | A | A
Sulfato de aluminio (alumbre) | Al2(SO4)3 |  | 2.7 | A | A | A | A | A | A | A | A | A | A | B | A | A |  | A
Amoníaco (acuoso) | NH3(aq) | 10 |  | A | A | C | C |  | A | A | B | B | A | A | A | A | A | A
Carbonato de amonio | (NH4)2CO3 | SAT. |  |  | A | A | A | A | A | B | A | C | A | A | A | A | A
Cloruro amónico | NH4Cl | SAT. | 1.5 | A | A | A | A | A | A | B | A | A | A | A | A | A | A | A
Fluoruro de amonio | NH4F | 20 | 1.3 | C | A | A | A |  | A | C | C | C | A |  | A | A |  | C
Hidróxido de amonio | NH4OH | 10 |  | A | A | A | A | A | A | A | B | C | A | A | A | A |  | A
Nitrato de amonio | NH4NO3 | SAT. | 1.7 | A | A | A | A | C | A | A | C | A | A |  | A | A |  | A
Persulfato de amonio | (NH4)2S2O8 | SAT. | 2 |  | A | C | C | C | A | A | A | A | A | A | A | A
Sulfato de amonio | (NH4)2SO4 | SAT. | 1.8 | A | A | A | A | C | A | B | C | A | A | A | A | A |  | A
Sulfuro de amonio | (NH4)2S | SAT. |  |  | A | A | A |  | A | A | C | A | A |  | A | A
Tiocianato de amonio | NH4SCN | SAT. | 1.3 |  | A | A | A |  | A | A | A | A | A |  | A | A
Acetato de amilo | CH3CO2C5H11 | 100 | 0.86 | A | C | A | A | B | A | A | C | C | A |  | A | A | A | A
Alcohol amílico | C5H11OH | 100 | 0.8 | A | A | A | A | A | A | A | C | A | A |  | A | A | A | A
Cloruro de amilo | CH3(CH2)3CH2Cl | 100 | 0.8 | A | C | A | A | C | A | A | B | C | A |  | A | A
Anilina | C6H5NH2 | 100 | 1.02 | A | A | A | A | C | A | A | C | C | A |  | A | A | A | A
Agua regia |  |  |  | C | C | C | C | C | C | C | B | C | A | C | C | B |  | C
Carbonato de bario | BaCO3 | SAT. | 4.3 | A | A | A | A | A | A | A | A | A | A | A | A | A |  | A
Cloruro de bario | BaCl2 | SAT. | 3.1 | A | A | A | A | A | A | A | A | A | A |  | A | A | A | A
Hidróxido de bario | Ba(OH)2 |  | 2.2 | A | A | A | A | A | A | A | A | A | A | A | A | A |  | A
Sulfato de bario | BaSO4 | SAT. | 4.4 | A | A | A | A | A | A | A | A | A | A |  | A | A |  | A
Sulfuro de bario | BaS | SAT. | 4.3 | A | A | A | A | A | B | B | A | A | A |  | A | A |  | A
Cerveza |  |  |  |  | A | A | A | B | A | A | A | A | A | A | A | A
Benzaldehído | C6H5CHO | 100 | 1.05 | C | A | C | C | C | A | A | C | C | A |  | A | A | A | C
Benceno | C6H6 | 100 | 0.9 | B | C | A | A | A | A | A | A | C | A | A | A | A | A | B
Ácido sulfónico de benceno | C6H5SO3H | 100 |  | A | B | A | A | C | A | A | A | C | A |  | A | A | A | A
Ácido benzoico | C6H5COOH |  | 1.3 | A | A | A | A | C | A | A | A | C | A |  | A | A | A
Alcohol de bencilo | C6H5CH2OH | 100 | 1.05 | A | A | A | A |  |  | A | A | C |  |  | A | A | A | A
Cloruro de bencilo | C6H5CH2Cl |  | 1.1 | A | A | A | A |  |  | A | B | C
Carbonato de bismuto | (BiO)2CO3 | SAT. | 6.8 |  | A | A | A |  |  |  |  | C | A |  | A | A
Ácido bórico | H3BO3 |  | 1.4 |  | A | A | A | B | A | A | A | A | A |  | A | A | A
Salmuera |  | SAT. |  | A | A | A | A |  | A |  | A | A | A | A | A | A |  | A
Líquido de bromo | Br | 100 | 3.1 | C | C | B | B | C | A | C | B | C | A | A | A | A |  | C
Butano | CH3CH2CH2CH3 |  | 0.8 | A | A | A | A | A | A | A | A |  | A |  | A |  |  | A
Acetato de butilo | CH3COO(CH2)3CH3 |  | 0.9 | A | C | C | C |  | A | A | C | C | A |  | A | A | A | A
Alcohol butílico | CH3(CH2)2CH2OH |  | 0.9 | A | A | A | A | A | A | A | B | A | A |  | A | A |  | A
Éter butílico | C4H9OC4H9 |  |  | A | C | B | B |  |  |  | C | C | A |  |  |  |  | A
Carbonato de calcio | CaCO3 | SAT. | 2.7 | A | A | A | A | A | A | A | A | A | A |  | A | A |  | A
Clorato de calcio | Ca(CIO3)2 | SAT. | 2.7 |  | A | A | A | A | A | A | A | A | A |  | A | A
Cloruro de calcio | CaCl2 | 50 | 2.1 | A | A | A | A | B | A | A | A | A | A |  | A | A | A | A
Hidróxido de Calcio (Cal) | Ca(OH)2 |  | 2.3 | A | A | A | A | A | A | A | A | A | A | A | A | A |  | A
Hipoclorito de calcio | Ca(OCL)2 | 20 | 2.3 | A | A | A | A | B | A | C | A | B | A |  | A | A | A | A
Nitrato de calcio | Ca(NO3)2 |  | 1.8 | A | A | A | A | C | A | A | A | A | A |  | A | A |  | A
Fosfato de calcio | CaHPO4 | 50 | 2.3 |  | A | A | A | [7 empty] | A | A
Sulfato de calcio | CaSO4 |  | 2.9 | A | A | A | A | B | A | A | A | B | A | A | A | A |  | A
Dióxido de carbono (húmedo) | CO2 |  |  |  | A | A | A | A | A | A | B | A | A |  | A | A
Disulfuro de carbono | CS2 | 100 | 1.3 | A | B | B | B | A | A | A | A | C | A |  | A | A | A | A
Tetracloruro de carbono | CCl4 | 100 | 1.6 | A | C | A | A | A | A | A | A | B | A | A | A | A | A | A
Ácido carbónico | H2CO3 |  |  |  | A | A | A | A | A | A | A | B | A |  | A | A
Aceite de castor |  |  | 0.95 | A | A | A | A | A |  | A | A | A | A | A | A | A |  | A
Alcohol cetílico | C16H33OH | 100 | 0.81 | A | A |  |  | A |  | A |  |  | A | A | A | A |  | A
Cloro (líquido) | Cl2 |  |  | C | C | A | A | C | B | C | A | B | A | C | C | A | A | C
Clorobenceno | C6H5Cl | 100 | 1.1 | A | C | A | A | A | A | A | A | C | A | A | A | A | A | A
Cloroformo | CHCl3 | 100 | 1.5 | B | C | A | A | C | A | A | A | C | A | A | A | A | A | B
Ácido clorosulfónico | ClSO2HO | 100 | 1.8 | C | C | C | C | C | A | C | C | C | A |  | A | A | A | C
Alumbre de cromo |  |  | 1.8 |  | A | A | A |  |  |  | A | A | A |  | A | A | A
Ácido crómico | CrO3 | 80 | 2.7 | C | C | C | C | C | B | C | A | C | A |  | C | A |  | C
Ácido crómico | CrO3 | 10 | 2.7 | A | A | A | A | C | A | B | A | C | A |  | B | A | A | A
Sidra |  |  |  |  | A | B | B | A |  | A | A | A |  | A | A | A
Ácido cítrico | C6H8O7H2O |  | 1.5 | A | A | A | A | A | A | A | A | A | A |  | A | A | A | A
Cloruro de cobre | CuCl2 | SAT. | 3.4 | A | B | A | A | C | A | A | A | A | A |  | A | A |  | A
Cianuro de cobre | Cu(CN)2 | SAT. |  | A | A | A | A | A | A | A | A | A | A | A | A | A
Fluoruro de cobre | CuF2 | SAT. | 2.9 |  | A | A | A |  |  |  | A | A | A |  | A | A
Nitrato de cobre | Cu(NO3)2 | SAT. | 2.3 |  | A | A | A | C | A | A | A | A | A | A | A | A
Sulfato de cobre | CuSO4 | SAT. | 2.3 | A | A | A | A | C | A | A | A | A | A | A | A | A
Aceite de algodón |  |  | 0.9 | A | A | A | A | A |  | A | A | A | A |  | A | A |  | A
Cresol | CH3C6H4OH | 100 | 1.05 | A | A | A | A | C | A | A | A | C | A |  | A |  |  | A
Cloruro cuproso | CuCl | SAT. | 4.14 | A | A | A | A |  | A | [5 empty] | A | A | A | A
Ciclohexano | C6H12 | 100 | 0.8 | A | C | A | A | A | A | A | A | B | A |  | A |  | A | A
Ciclohexanol | C10H11OH | 100 | 0.94 | A | A | A | A | A |  |  | A | B | A |  | A | A | A | A
Ciclohexanona | C6H10O | 100 | 0.95 | A | B | C | C | A | A | A | C | C | A |  | A | A | A | A
Detergentes |  | 2 |  | A | A | A | A | A | A | A | A | A | A |  | A | A | A | A
Desarrolladores (fotográficos) |  |  |  |  | A | A | A |  | A | A | A | A | A | A | A | A
Ftalato de dibutilo | C6H4(COOC4H9)2 | 100 | 1.05 | A | A | C | C |  | A | A | C | C | A |  | A | A | A | A
Dicloroetileno | ClHC | 100 | 1.25 | C | A | A | A |  | A | A | A | C | A |  | A | A | A | C
Combustible diésel |  | 100 |  | A | C | A | A | A | A | A | A | A | A |  | A |  |  | A
Dietanolamina | (HOCH2CH2)2NH | 100 | 1.1 | A | A | C | C |  | A | A |  |  | A |  | A | A |  | A
Dimetilformamida | HCON(CH3)2 | 100 | 0.95 | A |  | C | C |  |  | A | C | C | A |  |  |  |  | A
Dimetilsulfóxido | (CH3)2SO | 100 | 1.01 | A |  | C | C | A |  |  |  |  | A |  |  |  |  | A
Dowtherm |  | 100 |  | A | A |  |  | A | A | A | A | C | A |  | A |  |  | A
Etanolamina | HOCH2CH2NH2 | 100 | 1.02 | A | A | C | C | A | A | A | A | A | A |  | A | A |  | A
Éter |  |  |  |  | A | A | A | C | B | A | C | C | A |  | A
Acetato de etilo | CH3COOC2H5 | 100 |  | A | B | C | C | A | A | A | C | C | A |  | A | A | A | A
Alcohol etílico | C2H5OH | 96 | 0.8 | A | A | A | A | A | A | A | B | A | A |  | A | A |  | A
Cloruro de etilo | C2H5Cl | 100 | 0.92 | A | C | A | A | A | A | A | A | A | A | A | A | A | A | A
Éter etílico | (C2H5)2O | 100 | 0.71 |  | B | B | B |  | A | A | C | C | A |  | A | A
Dicloruro de etileno | ClCH2CH2Cl | 100 | 1.25 | B | B | A | A | A | A | A | A | C | A |  | A | A | A | B
Etilenglicol | CH2OHCH2OH |  | 1.1 | A | A | A | A | A |  | A | A | A | A | A | A | A | A | A
Ácidos grasos |  | 100 |  | A | A | A | A | B | A | A | A | B | A |  | A | A |  | A
Cloruro férrico | FeCl3 | SAT. | 2.9 | A | A | A | A | B | A | C | A | A | A |  | A | A | A | A
Nitrato férrico | Fe(NO3)3 | SAT. | 1.7 | A | A | A | A | C | A | A | A | A | A |  | A | A |  | A
Sulfato férrico | Fe2(SO4)3 | SAT. | 3.1 | A | A | A | A | B | A | A | A | B | A | A | A | A |  | A
Cloruro ferroso | FeCl2 | SAT. | 3.2 | A | A | A | A | C | A | C | A | B | A |  | A | A | A | A
Sulfato de hierro | FeSO4 | SAT. | 1.9 | A | A | A | A | C | A | A | A | B | A | A | A | A |  | A
Ácido flubórico | HBF4 |  | 1.8 | C | B | A | A | C | A | C | A | B | A | C | C | A | C | C
Ácido fluosilícico | H2SIF6 |  |  | B | A | B | A | C | A | B | A | A | A | C | B | B | C | B
Formaldehído | HCHO | 40 | 1.01 | A | A | A | A | C | A |  | C | B | A |  | A | A | A | A
Ácido fórmico | HCOOH | 100 | 1.2 | B | A | A | A | C | A | A | B | C | A |  | A | A | A | B
Freón 11 |  |  |  | A | C |  |  | A |  | A | B | A | A | A | A | A |  | A
Fructosa (azúcar de frutas) | C6H12O6 |  |  |  | A | A | A | [7 empty] | A | A
Jugos de fruta |  |  |  | A | A | A | A | A |  | A | A | A |  | A | A | A | A | A
Furfural | C4H3OCHO | 100 | 1.2 | A | C | B | B | A | A | A | C | C | A |  | A | A | A | A
Gelatina |  |  |  | A | A | A | A | B | A | A | A | A | A |  | A | A |  | A
Glucosa | C6H12O6 | 20 | 1.54 | A | A | A | A | A |  | A | A | A | A |  | A | A |  | A
Glicerina (glicerol) | C3H5(OH)3 | 100 | 1.3 | A | A | A | A | A | A | A | A | A | A | A | A | A | A | A
Ácido glicólico | CH2OHCOOH |  | 1.3 | A |  | B | B |  | A | A | A | A | A |  | A |  |  | A
Hexano | CH3(CH2)4CH3 | 100 | 0.7 | A | B | A | A | A | A | A | A | B | A |  | A | A | A | A
Ácido bromhídrico | HBr | 50 | 48%1.50 | A | A | A | A | C | A | C | A | C | A |  | A | A | A | A
Ácido clorhídrico (muriático) | HCl | 30 | 30%1.15 | C | A | A | A | C | A | C | A | C | A | C | A | A | A | C
Ácido clorhídrico (muriático) | HCl | 38 | 38%1.19 | C | B | A | A | C | A | C | A | C | A | C | A | A | A | C
Ácido fluorhídrico | HF | 40 |  | C | B | C | B | C | A | C | A | C | A | C | A | B | C | C
Peróxido de hidrógeno | H2O2 | 30 | 1.5 | C | A | A | A | B | A | A | A | A | A | A | A | A | A | C
Sulfuro de hidrógeno | H2S |  | 1.2 | A | A | A | A | C | A | A | C | B | A | A | A | A |  | A
Hidroquinona | C6H4(OH)2 |  | 1.3 |  | A | A | A |  | A | A | B | B | A |  | A | A | A
Tintas |  |  |  |  | A |  |  | A |  | A | A | A |  | A | A | A
Tintura de yodo |  |  |  |  | A |  |  |  |  | C | A | B |  |  | A | A
Isooctano |  | 100 | 0.7 | A | C | A | A |  |  |  | A | A |  |  |  |  | A | A
Alcohol isopropílico | (CH3)2CHOH |  | 0.8 | A | A | A | A | C | A | A | A | B | A |  | A | A | A | A
Queroseno |  |  | 0.81 | B | C | A | A | A | B | A | A | A | A | B | A | A |  | B
Cetonas |  |  |  | A | A |  |  | A | A | A | C | C | A |  | A | A |  | A
Ácido láctico | CH3CHOHCOOH | 20 | 1.2 | A | A | B | B | C | A | A | A | B | A |  | A | A |  | A
Lanolina |  | 100 |  | A | A | A | A | A | A |  | A |  |  |  | A | A |  | A
Acetato de plomo | Pb(C2H3O2)23H2O | SAT. | 2.5 |  | A | A | A | A | A | A | C | B | A |  | A | A | A
Aceite de linaza |  | 100 | 0.94 | A | A | A | A | A | A | A | A | A | A | A | A | A | A | A
Aceite lubricante |  | 100 |  | A | A | A | A | A |  | A | A | A | A | A | A | A | A | A
Carbonato de magnesio | MgCO3 | SAT. | 3 | A | A | A | A |  | A | A | A | A | A | A | A | A |  | A
Cloruro de magnesio | MgCl2 | SAT. | 2.3 | A | A | A | A | B | A | B | A | A | A |  | A | A | A | A
Hidróxido de magnesio | Mg(OH)2 | SAT. | 2.4 | A | A | A | A | A | A | A | B | B | A |  | A | A | A | A
Nitrato de magnesio | Mg(NO3)2 | SAT. | 1.5 | A | A | A | A | A | A | A | A | A | A | A | A | A |  | A
Sulfato de magnesio | MgSO4 | SAT. | 2.6 | A | A | A | A | A | A | A | A | A | A |  | A | A |  | A
Cloruro de mercurio | HgCl2 | 40 | 5.4 |  | A | A | A | B | A | C | A | A | A |  | A | A | A
Cianuro de mercurio | Hg(CN)2 | SAT. | 4 |  | A | A | A |  |  | A |  | A | A |  | A | A
Nitrato mercurioso | HgNO3 | SAT. | 4.8 |  | A |  |  |  |  | A | C |  | A | A | A | A
Alcohol metílico (metanol) | CH3OH | 100 | 0.8 | A | A | A | A | A | A | A | C | A | A | A | A | A | A | A
Cloruro de metileno | CH2Cl2 | 100 | 1.3 | A | C | C | C | A | A | A | C | B | A |  | A | A | A | A
Metiletilcetona | CH3COCH2CH3 | 100 | 0.82 | A | A | C | C | A | A | A | C | C | A | A | A | A | A | A
Metacrilato de metilo | CH2C(CH3)COOCH3 |  | 0.95 |  | A | B | B |  |  |  | C | C | A |  | A | A
Leche |  |  |  |  | A | A | A | A | A | A | A | A | A | A | A | A | A
Aceite mineral |  | 100 |  | A | A | A | A | A |  | A | A | A | A | A | A | A | A | A
Melaza |  |  |  |  | A | A | A | A |  | A | A | A | A | A | A | A
Aceite de motor |  | 100 |  | A | A | A | A | A |  | A | A | A | A | A | A | A |  | A
Naftalina | C10H8 | 100 | 1.15 | A | A | A | A |  | A | A | B | C | A |  | A | A | A | A
Cloruro de níquel | NiCl2 | SAT. | 3.5 |  | A | A | A | B | A | B | A | A | A |  | A | A
Nitrato de níquel | Ni(NO3)26H2O | SAT. | 2.1 |  | A | A | A |  | A | A | A | A | A | A | A | A
Sulfato de níquel | NiSO4 | SAT. | 3.7 |  | A | A | A | A | A | A | A | A | A |  | A | A
Ácido nítrico | HNO3 | 25 | 1.5 | C | A | A | A | C | A | A | B | C | A | C | B | A | A | C
Ácido nítrico (fumante) | HNO3 |  |  | C | C | C | C | C | B | C | C | C | A | C | C | A |  | C
Nitrobenceno | C6H5NO2 | 100 | 1.2 | A | A | B | B | C | A | B | A | C |  |  | A | A |  | A
Ácido oleico |  |  | 0.9 |  | A | A | A |  | A | A | B | B | A |  | A | A | A
Aceite de oliva |  | 100 | 0.9 | A | A | A | A | A |  | A | A | A |  |  | A | A |  | A
Ácido oxálico (acuoso) | (COOH)2 | 50 | 1.7 | A | A | A | A |  | A | B | A | B | A |  | A | A | A
Parafina |  | 100 |  | A | A | A | A | A | A | A | A | A | A |  | A | A | A | A
Percloroetileno | (CCl2)2 |  | 1.6 | B | C | A | A |  | A | A | A | C | A |  | A | A | A | B
Éter de petróleo |  | 100 | 0.7 | A | C |  |  |  | A | A |  |  | A | A | A | A | A | A
Fenol | C6H5OH | 100 | 1.1 | A | A | A | A | C | A | A | A | C | A |  | A | A | A | A
Ácido fosfórico | H3PO4 | 95 | 1.8 | C | A | A | A | C | A | B | A | B | A | C | A | A | A | C
Tricloruro de fósforo | PCl3 | 100 | 1.6 | B | C | A | A | C | A | A | A | C | A |  | A |  |  | B
Soluciones de revestimiento
Cobre Ácido |  |  |  | A | A | A | A |  |  |  | A | A | A |  | A | A |  | A
Latón |  |  |  |  | A | A | A |  |  |  | A | A | A |  | A | A
Cadmio |  |  |  | A | A | A | A |  |  |  | A | A | A |  | A | A |  | A
Cromo |  |  |  | A | A | A | A |  |  |  | A | A | A |  | A | A |  | A
Cobre |  |  |  | A | A | A | A |  |  |  | A | A | A |  | A | A |  | A
Oro |  |  |  | A | A | A | A |  |  |  | A | A | A |  |  | A |  | A
Indio |  |  |  | A | A | [5 empty] | A | A | A |  | A | A |  | A
Dirigir |  |  |  | A | A | A | A | C |  |  | A | A | A |  |  | A |  | A
Níquel |  |  |  | A | A | A | A |  |  |  | A | A | A |  | A | A |  | A
Rodio |  |  |  | A | A | A | A |  |  |  | A | A | A |  | A | A |  | A
Plata |  |  |  | A | A | A | A |  |  |  | A | A | A |  | A | A |  | A
Estaño |  |  |  | A | A | A | A |  |  |  | A | A | A |  | A | A |  | A
Zinc |  |  |  | A | A | A | A |  |  |  | A | A | A |  | A | A |  | A
Acetato de potasio | KC2H3O2 | 40 | 1.6 | A | A | A | A |  |  |  | C | B | A |  | A | A | A | A
Bicarbonato de potasio | KHCO3 | SAT. | 2.2 | A | A | A | A | A | B | B | A | A | A |  | A | A |  | A
Borato de potasio | KBO2 | 1 |  |  | A | A | A |  |  |  | A | A | A |  | A | A
Bromato de potasio | KBrO3 | 10 | 3.3 |  | A | A | A |  |  |  | A | A | A |  | A | A
Bromuro de potasio | KBr | SAT. | 2.7 | A | A | A | A | C | A | A | A | A | A |  | A | A | A | A
Carbonato de potasio | K2CO3 | SAT. | 2.4 | A | A | A | A | A | A | A | A | A | A | A | A | A | A | A
Clorato de potasio | KCIO3 | SAT. | 2.3 |  | A | A | A | C | A | A | A | A | A |  | A | A
Cloruro de potasio | KCl | SAT. | 2 | A | A | A | A | C | B | A | A | A | A |  | A | A | A | A
Cromato de potasio | K2CrO4 | 40 | 2.7 |  | A | A | A |  | B | B | A | A | A |  | A | A
Cianuro de potasio | KCN | SAT. | 1.5 |  | A | A | A | A | B | A | A | A | A |  | A | A
Dicromato de potasio | K2Cr2O7 | 40 | 2.7 | A | A | A | A | C | B | A | A | A | A | A | A | A | A | A
Ferrocianuro de potasio | K4Fe(CN)6 |  | 1.9 |  | A | A | A | A | A | A | A | C | A | A | A | A | A
Fluoruro de potasio | KF |  | 2.5 |  | A | A | A |  |  | A | A | A | A |  | A | A
Hidróxido de potasio | KOH | 50 | 2 | A | A | C | C | A | A | A | C | B | A | A | A | A | B | A
Nitrato de potasio | KNO3 | SAT. | 2.1 | A | A | A | A | C | A | A | A | A | A |  | A | A | A | A
Perborato de potasio |  | SAT. |  |  | A | A | A | [5 empty] | A |  | A | A
Perclorato de potasio | KClO4 | 10 | 2.5 |  | A | A | A |  | A | A |  | C | A |  | A | A
Permanganato de potasio | KMnO4 | 20 | 2.7 | A | A | A | A | C | A | A | A | A | A |  | A | A | A | A
Sulfato de potasio | K2SO4 |  | 2.7 | A | A | A | A | C | A | A | A | A | A | A | A | A |  | A
Sulfuro de potasio | K2S |  | 1.8 | A | A | A | A |  |  | A | B |  | A |  | A | A |  | A
Alcohol propílico | CH3CH2CH2OH | 100 | 0.8 | A | A | A | A | C | A | A | A | A | A |  | A | A |  | A
Propilenglicol | CH3CHOHCH2OH |  | 1 | A | A | A | A |  |  | A | A | C | A | A | A | A |  | A
Piridina | N(CH)4CH | 100 | 1 | B | A | C | C | C | A | B | C | C | A |  | A | A | A | B
Aceite de silicona |  | 100 |  | A | A | A | A | A |  | A | A | C | A | A | A | A |  | A
Solución Jabonosa (Concentrada) |  |  |  | A | A | A | A | A | A | A | A | A | A | A | A | A | A | A
Acetato de sodio | NaC2H3O2 |  | 1.5 | A | A | A | A | A | A | A | C | B | A |  | A | A | A | A
Bicarbonato de sodio | NaHCO3 | SAT, | 2.2 | A | A | A | A | A | A | A | A | A | A | A | A | A | A | A
Bisulfato de sodio | NaHSO4 | SAT. | 2.4 | A | A | A | A | C | A | A | B | A | A |  | A | A |  | A
Bisulfito de sodio | NaHSO3 | SAT. | 1.5 | A | A | A | A | C | A | A | A | A | A |  | A | A |  | A
Borato de sodio (bórax) | Na2B4O7 |  | 1.7 | A | A | A | A | A | A | A | A | A | A | A | A | A |  | A
Bromuro de sodio |  |  |  |  | A | A | A |  | A |  |  |  | A |  | A | A | A
Carbonato de sodio |  | SAT. |  | A | A | A | A | A | B | A | A | A | A | A | A | A | A | A
Clorato de sodio | NaClO3 | SAT. | 2.5 | A | A | A | A | B | A | A | A | A | A |  | A | A | A | A
Cloruro de sodio | NaCl | SAT. | 2.2 | A | A | A | A | A | A | A | A | A | A | A | A | A | A | A
Clorito de sodio | NaClO2 | 20 |  |  | C | A | A |  | A | A | C | C | A |  | A | A
Cianuro de sodio | NaCN | SAT. |  | A | A | A | A | B | A | A | A | A | A | A | A | A | A | A
Dicromato de sodio | Na2Cr2O7 | SAT. | 2.5 | A | A | A | A | B | A |  |  | C | A |  | A | A |  | A
Ferricianuro de sodio | NaFe(CN)6 | SAT. |  |  | A | A | A |  | A | A | A |  | A |  | A | A
Ferrocianuro de sodio | Na4Fe(CN)6 | SAT. | 1.5 |  | A | A | A |  |  |  | A |  | A |  | A | A
Fluoruro de sodio | NaF | SAT. | 2.6 |  | A | A | A | A | A | C | C | C | A |  | A | A
Hidróxido de Sodio Soda Cáustica | NaOH | 50 | 2.1 | A | A | B | B | B | A | B | B | C | A | C | A | A | B | A
Hipoclorito de sodio | NaOCl | 12.5 |  | B | B | A | A | C | C | C | A | B | A | A | C | A | A | B
Hipoclorito de sodio | NaOCl | 15 |  | B | B | A | B | C | C | C | A | B | A | A | C | A | A | B
Nitrato de sodio | NaNO3 |  | 2.3 | A | A | A | A | A | A | A | B | B | A | A | A | A | A | A
Nitrito de sodio | NaNO2 |  | 2.2 | A | A | A | A |  | A | A | A | A | A |  | A | A |  | A
Silicato de sodio | Na2SiO3 |  |  | A | A | A | A | A | B | A | A | A | A |  | A | A | A | A
Sulfato de sodio | Na2SO4 | SAT. | 2.7 | A | A | A | A | A | A | A | A | A | A |  | A | A |  | A
Sulfuro de sodio | Na2S | 25 | 1.4 | A | A | A | A | A | B | A | A | A | A |  | A | A |  | A
Sulfito de sodio | Na2SO3 | SAT. | 2.6 | A | A | A | A | C | A | A | A | A | A |  | A | A |  | A
Tiosulfato de sodio/Esteosulfato | NA2S2O3 | 10 | 1.7 | A | A | A | A |  |  | A | A | A | A |  | A |  |  | A
Cloruro estánnico | SnCl4 | SAT. | 2.3 | A | A | A | A | A | B | C | A | A | A |  | A | A | A | A
Cloruro estannoso | SnCl2 | SAT. | 4 | A | A | A | A | C | A | A | A | C | A |  | A | A |  | A
Almidón |  |  |  | A | A | A | A | A |  | A | A | A |  | A | A | A |  | A
Ácido sulfámico | HSO3NH2 |  | 2.1 |  | A | [6 empty] | C | A |  | A | A
Azufre | S |  | 2.1 | A | A | A | A |  | A | A | C | C | A |  | A | A |  | A
Ácido sulfúrico | H2SO4 | 50 | 50%1.39 | B | A | A | A | C | A | C | A | C | A | C | A | A | A | A
Ácido sulfúrico | H2SO4 | 93 | 1.8 | C | A | A | A | C | A | B | A | C | A | C | A | A |  | C
Ácido tánico | C76H52O46 | 10 |  |  | A | A | A | C | B | A | A | B | A | A | A | A
Ácido tartárico |  |  | 1.8 | A | A | A | A | C | A | A | A | A | A | B | A | A | A | A
Tetrahidrofurano | CH2CH2CH2CH2O | 100 | 0.9 | B | C | C | C |  |  | A | B | C | A |  | A | A | A | B
Tetralina |  | 100 |  | A | C | [5 empty] | A | C | A |  | A | A | A | A
Tolueno | CH3C6H5 | 100 | 0.9 | A | C | A | A | A | A | A | A | C | A | A | A | A | A | A
Aceite del transformador |  | 100 |  | A | A | C | C | A |  | A | A | A | A | A | A | A | A | A
Ácido tricloroacético | CCl3COOH | 100 | 1.6 | A | A | A | A |  | A | C | C | B |  |  | A | A |  | A
Tricloroetileno | C2H3Cl3 | 100 | 1.5 | A | C | A | A | C | A | A | A | C | A | A | A | A | A | A
Trietanolamina | (HOCH2CH2)3N | 100 | 1.1 | A | A | A | A |  | A |  | A | C | A |  | A | A | A | A
Trementina | C10H16 | 100 | 0.9 | A | C | A | A | A | A | A | A | B | A |  | A | A | A | A
Urea | CO(NH2)2 |  | 1.3 |  | A | A | A |  | A |  | A | A | A |  | A | A | A
Orina |  |  |  |  | A |  |  | A |  | A | A | A | A |  | A | A
Vinagre |  |  |  | A | A | A | A | A | A | A | A | A | A | A | A | A | A | A
Agua (Fresca) | H20 |  | 1 | A | A | A | A | A | A | A | A | A | A | A | A | A | A | A
Agua (Sal) |  |  |  | A | A | A | A | A | A | A | A | A | A | A | A | A | A | A
Whisky |  |  | 0.9 |  | A | A | A | A |  | A | A | A | A |  | A | A
Vinos |  |  |  |  | A | A | A | A |  | A | A | A | A |  | A | A | A
Xileno | C6H4(CH3)2 | 100 | 0.9 | A | C | A | A | A | A | A | A | C | A |  | A | A | A | A
Cloruro de zinc | ZnCl2 | SAT. | 2.9 | A | A | A | A | A | B | B | A | A | A |  | A | A | A | A
Óxido de zinc | ZnO |  | 5.5 | A | A | [9 empty] | A | A | A | A
Sulfato de cinc | ZnSO4 | SAT. | 2 |  | A | A | A | A | A | A | A | A | A | A | A | A